## Statistiques
|  |  | 0 | °C
ENVIRONNEMENT
Rural | 0
Urbain | 7
SOL |  | Assistance | : | M. BONNAZZA
Aride | 0
Sec | 0 | Ouvrage | : | revêtue hydrocarboné type “C” et considéré posé dans les règles de l’art.
Humide | 14
Détrempé | 0
Enneigé - gelé | 0
METEO
Ensoleillé | 0
Nuageux | 0
Couvert | 0
Pluvieux | 14
AVIS
J | 9
K | 2
L | 3
Problème PP sur la forme

## Compteurs
Compteur horaire |  | unité | Rive gauche
Relève du | 1905-07-07 |  | 102630
Relève du | 1905-07-04 |  | 78750
Durée de fonctionnement efficace |  | Heures | 23880
Durée de fonctionnement théorique |  | Jours | 3
|  | Heures | 72
Pourcentage de fonctionnement efficace |  | % | 33166.67
Durée de non fonctionnement : |  | Heures | 23808
|  | Jours | 992
Compteur énergétique |  | unité | Rive gauche
Energie ABSORBEE par le redresseur
Relève du | 1905-07-07 | kWh | 25032
Relève du | 1905-07-04 | kWh | 24578
Durée de fonctionnement réel |  | Jours | 995
Energie / jour absorbée |  | kWh/j | 0.4562814
Energie globale absorbée |  | kWh | 454
Energie DELIVREE par le redresseur
Durée de fonctionnement réel |  | Jours | 995
|  | Heures | 23880
Tension d'utilisation |  | Volt | 6.12
Intensité débitée |  | A | 1.03
Energie globale délivrée |  | kWh | 150.529968
Rendement du redresseur |  | % | 33.16%
Coût énergétique |  | unité | Rive gauche
Coût approximatif du kWh |  | € | 0.148524
Coût journalier / fonctionnement |  | € | 0.06776874
Coût global depuis dernière campagne |  | € | 67.429896
Coût global / an |  | € | 24.75253
Planète Oui - Électricité renouvelable | 0.1433
EDF - Tarif Bleu Ciel (réglementé) | 0.1433
GDF Suez Dolce Vita - Électricité fixe 1 an | 0.14362
EDF - Mon contrat électricité | 0.1483
Enercoop | 0.1641
Moyenne | 0.148524

## Historique redresseur R1
Date | U | I | R | R malt | Seuil Malt
2004 | 8.56 | 2.17 | 3.9447 | #N/A | 100
2005 | 0 | #N/A | #N/A | #N/A | 100
2006 | 0 | #N/A | #N/A | #N/A | 100
2007 | 7.41 | 1.71 | 4.333333 | #N/A | 100
2008 | 0 | #N/A | #N/A | #N/A | 100
2009 | 7.12 | 1.65 | 4.315152 | #N/A | 100
2010 | 7.09 | 1.61 | 4.403727 | #N/A | 100
2011 | 0 | #N/A | #N/A | #N/A | 100
2012 | 5.04 | 0.97 | 5.195876 | #N/A | 100
2013 | 0 | #N/A | #N/A | #N/A | 100
2014 | 0 | #N/A | #N/A | #N/A | 100
2015 | 6.12 | 1.03 | 5.941748 | 76 | 100

## Historique redresseur R1 (2)
Date | U | I | R | R malt | Seuil Malt
2004 | 8.56 | 2.17 | 3.9447 | #N/A | 100
2005 | 0 | #N/A | #N/A | #N/A | 100
2006 | 0 | #N/A | #N/A | #N/A | 100
2007 | 7.41 | 1.71 | 4.333333 | #N/A | 100
2008 | 0 | #N/A | #N/A | #N/A | 100
2009 | 7.12 | 1.65 | 4.315152 | #N/A | 100
2010 | 7.09 | 1.61 | 4.403727 | #N/A | 100
2011 | 0 | #N/A | #N/A | #N/A | 100
2012 | 5.04 | 0.97 | 5.195876 | #N/A | 100
2013 | 0 | #N/A | #N/A | #N/A | 100
2014 | 0 | #N/A | #N/A | #N/A | 100
2015 | 6.12 | 1.03 | 5.941748 | 76 | 100

## Redresseur R1
SOUTIRAGE ISLE ADAM (48V-15A) N/S |  | ………. | Unité | 2004 | 2005 | 2006 | 2007 | 2008 | 2009 | 2010 | 2011 | 2012 | 2013 | 2014 | 2015
COMPTEURS
Relevé du compteur horaire |  |  | H | 8474 |  |  | 36573 |  | 51052 | 65160 |  | 78750 |  |  | 102630
Relevé du compteur d'énergie |  |  | kWh | 22303 |  |  | 23243 |  | 23632 | 24087 |  | 24578 |  |  | 25032
Réglage |  |  | % | 45 |  |  | 40 |  | 40 | 40 |  | 30 |  |  | 35
TENSION
Primaire |  | Tension d'alimentation | V ~ | 230 |  |  | 230 |  | 230 | 230 |  | 230 |  |  | 230
Secondaire
| Tension d'utilisation affichée |  | V --- | 8.5 |  |  | 7.5 |  | 7 | 7 |  | 5 |  |  | 6
| Tension d'utilisation mesurée |  | V --- | 8.56 |  |  | 7.41 |  | 7.12 | 7.09 |  | 5.04 |  |  | 6.12
INTENSITE
Intensité débitée affichée |  |  | A --- | 2.2 |  |  | 1.7 |  | 1.7 | 1.7 |  | 1 |  |  | 1
Contrôle sur shunt permanent
| Tension aux bornes du shunt | 100 mV/A | mV ---
| Intensité convertie |  | A --- | #N/A | #N/A | #N/A | #N/A | #N/A | #N/A | #N/A | #N/A | #N/A | #N/A | #N/A | #N/A
Contrôle par pince ampèremétrique
| Chute de tension mesurée | 100 mV/A | mV --- | [8 empty] | 98 |  |  | 102
| Intensité convertie |  | A --- | #N/A | #N/A | #N/A | #N/A | #N/A | #N/A | #N/A | #N/A | 0.98 | #N/A | #N/A | 1.02
Contrôle par lecture directe multimètre
| Intensité mesurée en mode ampèremètre |  | A --- | 2.17 |  |  | 1.71 |  | 1.65 | 1.61 |  | 0.97 |  |  | 1.03
RESISTANCE
Résistance apparente du circuit secondaire |  |  | W | 3.9447 | #DIV/0! | #DIV/0! | 4.333333 | #DIV/0! | 4.315152 | 4.403727 | #DIV/0! | 5.195876 | #DIV/0! | #DIV/0! | 5.941748
Résistance apparente déversoir |  |  | W | 2.788018 | #DIV/0! | #DIV/0! | 2.846784 | #DIV/0! | 2.775758 | 2.793789 | #DIV/0! | 3.183505 | #DIV/0! | #DIV/0! | 3.861165
POTENTIEL ELECTROCHIMIQUE
Potentiel de la canalisation au redresseur
| à courant établi |  | mV --- | -2389 |  |  | -2391 |  | -2577 | -2075 |  | -1930 |  |  | -2125
| à courant déclenché |  | mV --- | -1176 |  |  | -1340 |  | -1385 | -1265 |  | -1285 |  |  | -1036
Potentiel déversoir au redresseur (à courant établi) |  |  | mV --- | 6050 |  |  | 4868 |  | 4580 | 4498 |  | 3088 |  |  | 3977
PRISE DE TERRE
Résistance prise de terre |  |  | W | [11 empty] | 76
Potentiel de la prise de terre au redresseur
| à courant établi |  | mV --- | -28 |  |  | 205 |  | 185 | 178 |  | -157 |  |  | -186
| à courant déclenché |  | mV --- | -41 |  |  | 75 |  | 62 | 71 |  | -88 |  |  | -94
Température

## Profil potentiel R1
PP | Nom | Eon | Eoff | Seuil
1 | Rive gauche | -1912 | -977 | -900
2 | Rive droite | -1824 | -902 | -900

## Profil potentiel R1+R2
PP | Nom | Eon | Eoff | Seuil
? | Soutirage 2 | #REF! | #REF! | #REF!
4 | Sassenay, rue de Gergy - vers P.I. n° 8 | -1214 | -1032 | -900
3 | Sassenay, rue des Cadolles | -1000 | #N/A | -900
38 | Virey, # foyer village | -1012 | -831 | -800
5 | Virey, n° 191 route de Sassenay | #N/A | #N/A | -900
50 | Virey, stop Lessard | #N/A | #N/A | -900
35 | Lessard, chemin du Verdot | #N/A | #N/A | #N/A
6 | Lessard lot "Champ Cordot" vers P.P. n° 35 | -415 | -395 | -800
25 | Fragnes, place monument cabine PTT | #N/A | #N/A | -900
7 | La Loyère, ventouse entrée Château | #N/A | #N/A | -900
32 | La Loyère, sur conduite tablier pont écluse | #N/A | #N/A | #N/A
? | Soutirage 3 | -2963 | -1267 | -900
51 | Crissey CD 5, en face du 25 bis | -1956 | -1058 | -800
1 | Crissey, proche branchement RCB | -1412 | -879 | -700
? | By-pass Ø 350-400 KODAK | #N/A | #N/A | #N/A
? | p.p. chemin du Colombier / rue des peupliers | -1311 | -1069 | -900
? | câblette au passage SNCF | #N/A | #N/A | #N/A
37 | Maladière | -1944 | -1115 | -900

## Joints
JOINTS ISOLANTS | Configuration |  | Joint en exploitation |  | Joint court-circuité |  | AVIS
| Type | Etat | potentiel | potentiel | courant | potentiel
| Brides | Isolant | extérieur | ouvrage | joint IJ | ouvrage
| Monobloc | Shunté
| Autre |  | (mV) | (mV) | (mA) | (mV)
Rive gauche | B | I | -417 | -1912 | 186 | -1432 | J
Rive droite | B | I | -345 | -1824 | 163 | -1479 | J

## Mesures anodes
LIEUX DE MESURES | INTENSITE - courants anodiques
| Débit anodique - mesure directe | U1 anode - conduite circuit ouvert | U2 anode - conduite circuit fermé | Débit anodique - mesure corrigée
| mA | mV | mV | mA
| 2015-04-16 | 2015-04-16 | 2015-04-16 | 2015-04-16
PP 1 | 2.8 | 341 | 16 | 2.94
LIEUX DE MESURES | POTENTIEL électrochimique / sol (mV) |  |  | COURANT (mA) | SEUIL | A V I S
| Structure / sol | Conduite / sol | Anode / sol
| anode connectée | anode déconnectée | anode déconnectée
| 2014-06-16 | 2014-06-16 | 2014-06-16 | 2014-06-16
PP 1 | -1430 | -1125 | -1510 | 2.94 | -900 | J
PP 2 TP 10 cm² | -1396 | -1058 |  |  | -900 | J
Courant témoin |  |  |  | 0.26 |  | J
Formulas:
U1 anode - conduite circuit ouvert = [Débit anodique - mesure directe]
U2 anode - conduite circuit fermé = [Débit anodique - mesure directe]
Débit anodique - mesure corrigée = [Débit anodique - mesure directe]
Débit anodique - mesure corrigée = [U2 anode - conduite circuit fermé]

## Dopage anodes
COFFRET A PILES lieu |  |  | Unité | 2015 | 2014
Caractéristiques
Date contrôle |  |  |  | 2015-03-02
Date installation |  |  |  | 2014-06-14
Durée fonctionnement |  |  | jour | 261
Nombre de pile(s) |  |  | u
Capacité pile(s) |  |  | A.h
Schéma de branchement
Série
Parallèle
| Série-parallèle | X
| nb piles par branche |  | 2
| nb branches |  | 2
TENSION
Réglage potentiomètre |  |  | % | 95
U piles à vide |  |  | mV --- | 4400
U piles en charge |  |  | mV --- | 4100
INTENSITE
Intensité débitée affichée |  |  | mA --- | 56
Contrôle sur shunt permanent
| Tension aux bornes du shunt | 100 mV/100 mA | mV --- | 55
| Caractéristiques du shunt |  |  | 100 mV / 100 mA
| Intensité convertie |  | mA --- | 55
Contrôle par lecture directe multimètre
| Intensité mesurée en milliampèremètre |  | mA --- | 54.5
RESISTANCE
Résistance apparente |  |  | W | 74.54545
Résistance apparente déversoir |  |  | W | 52.81818
POTENTIEL ELECTROCHIMIQUE
Potentiel de la canalisation au poste
| à courant établi |  | mV --- | -1210
| à courant déclenché |  | mV --- | -932
Potentiel déversoir au redresseur
| à courant établi |  | mV --- | 2905
PRISE DE TERRE
Résistance prise de terre |  |  | W | 85
Potentiel de la prise de terre au redresseur
| à courant établi |  | mV --- | -436
| à courant déclenché |  | mV --- | -372
Température
Conduite
Anode(s)
Conduite
Anode(s)
Conduite
Anode(s)

## Redresseur R2
SOUTIRAGE FRAGNES (48V-15A) N/S |  | ………. | Unité | 2014-12-09 | 2014-03-11
COMPTEURS
Relevé du compteur horaire |  |  | H | * | *
Relevé du compteur d'énergie |  |  | kWh | * | *
Réglage |  |  | % | 35 | 53.91304
TENSION
Primaire |  | Tension d'alimentation | V ~ | 230 | 230
Secondaire
| Tension d'utilisation affichée |  | V ---
| Tension d'utilisation mesurée |  | V --- | 38 | 45.57
INTENSITE
Intensité débitée affichée |  |  | A --- | 6.5 | 5
Contrôle sur shunt permanent
| Tension aux bornes du shunt | 100 mV/A | mV --- | 640 | 52
| Intensité convertie |  | A --- | 6.4 | 0.52
Contrôle par pince ampèremétrique
| Chute de tension mesurée | 100 mV/A | mV --- | 652 | 46.8
| Intensité convertie |  | A --- | 6.52 | 0.468
Contrôle par lecture directe multimètre
| Intensité mesurée en mode ampèremètre |  | A --- | 6.53 | 0.58
RESISTANCE
Résistance apparente du circuit secondaire |  |  | W | 5.819296 | 78.56897
Résistance apparente déversoir |  |  | W | 5.245942 | 69.37069
POTENTIEL ELECTROCHIMIQUE
Potentiel de la canalisation au redresseur
| à courant établi |  | mV --- | -3256 | -2095
| à courant déclenché |  | mV --- | -1267 | -1127
Potentiel déversoir au redresseur (à courant établi) |  |  | mV --- | 34256 | 40235
PRISE DE TERRE
Résistance prise de terre |  |  | W | 79 | 49
Potentiel de la prise de terre au redresseur
| à courant établi |  | mV --- | -569 | -452
| à courant déclenché |  | mV --- | -372 | -360
Température |  |  |  | 44

## Redresseur R3
SOUTIRAGE FONTAINES (48V-15A) N/S |  | ………. | Unité | 2014-12-09 | 2014-03-11
COMPTEURS
Relevé du compteur horaire |  |  | H | * | *
Relevé du compteur d'énergie |  |  | kWh | * | *
Réglage |  |  | % | 53.91304 | 53.91304
TENSION
Primaire |  | Tension d'alimentation | V ~ | 230 | 230
Secondaire
| Tension d'utilisation affichée |  | V ---
| Tension d'utilisation mesurée |  | V --- | 45.62 | 45.57
INTENSITE
Intensité débitée affichée |  |  | A --- | 7.2 | 5
Contrôle sur shunt permanent
| Tension aux bornes du shunt | 100 mV/A | mV --- | 720 | 52
| Intensité convertie |  | A --- | 7.2 | 0.52
Contrôle par pince ampèremétrique
| Chute de tension mesurée | 100 mV/A | mV --- | 725 | 46.8
| Intensité convertie |  | A --- | 7.25 | 0.468
Contrôle par lecture directe multimètre
| Intensité mesurée en mode ampèremètre |  | A --- | 7.1 | 0.58
RESISTANCE
Résistance apparente du circuit secondaire |  |  | W | 6.425352 | 78.56897
Résistance apparente déversoir |  |  | W | 5.650704 | 69.37069
POTENTIEL ELECTROCHIMIQUE
Potentiel de la canalisation au redresseur
| à courant établi |  | mV --- | -3500 | -2095
| à courant déclenché |  | mV --- | -1568 | -1127
Potentiel déversoir au redresseur (à courant établi) |  |  | mV --- | 40120 | 40235
PRISE DE TERRE
Résistance prise de terre |  |  | W | 192 | 49
Potentiel de la prise de terre au redresseur
| à courant établi |  | mV --- | -436 | -452
| à courant déclenché |  | mV --- | -372 | -360
Température |  |  |  | 32

## Potentiel secteur R1
| N° PP | LIEUX DE MESURES | Coordonnées GPS (décimales) | Environnement | Sol | Météo | POTENTIEL CONDUITE / SOL |  |  |  | Résistivité (W.m) | Seuil | AVIS
[7 empty] | " on " |  | " off "
[7 empty] | 1905-07-07 | 2012-04-17 | 1905-07-07 | 2012-04-17
1 | 1 | Rive gauche |  | U | S | E | -1912 |  | -977 |  |  | -900 | J
2 | 2 | Rive droite |  | U | S | E | -1824 | -1735 | -902 | -1255 |  | -900 | J

## Potentiel secteur R2+R3
| N° PP | LIEUX DE MESURES | Coordonnées GPS (décimales) | Environnement | Sol | Météo | POTENTIEL CONDUITE / SOL |  |  |  | Résistivité (W.m) | Seuil | AVIS
[7 empty] | " on " |  | " off "
[7 empty] | 2014-12-24 | 2014-03-11 | 2014-12-24 | 2014-03-11
1 | ? | Soutirage 2 |  | U | H | P | #REF! | #REF! | #REF! | #REF! | 1000 | #REF! | J
2 | 4 | Sassenay, rue de Gergy - vers P.I. n° 8 |  | U | H | P | -1214 | -1211 | -1032 | -1028 | 54 | -900 | J
3 | 3 | Sassenay, rue des Cadolles |  |  |  |  | -1000 | -1195 |  | -1033 |  | -900 | ü
4 | 38 | Virey, # foyer village |  | U | H | P | -1012 | -980 | -831 | -815 | 152 | -800 | J
5 | 5 | Virey, n° 191 route de Sassenay | [5 empty] | -1436 |  | -1095 |  | -900 | ü
6 | 50 | Virey, stop Lessard | [5 empty] | -1375 |  | -1065 |  | -900 | ü
7 | 35 | Lessard, chemin du Verdot | [9 empty] | #N/A | ü
8 | 6 | Lessard lot "Champ Cordot" vers P.P. n° 35 |  | U | H | P | -415 |  | -395 |  | 198 | -800 | L
9 | 25 | Fragnes, place monument cabine PTT | [5 empty] | -1403 |  | -926 |  | -900 | J
10 | 7 | La Loyère, ventouse entrée Château | [5 empty] | -1334 |  | -940 |  | -900 | J
11 | 32 | La Loyère, sur conduite tablier pont écluse | [9 empty] | #N/A | ü
12 | ? | Soutirage 3 |  |  |  |  | -2963 |  | -1267 |  | 96 | -900
13 | 51 | Crissey CD 5, en face du 25 bis |  | U | H | P | -1956 | -1961 | -1058 | -1066 | 236 | -800 | J
14 | 1 | Crissey, proche branchement RCB |  | U | H | P | -1412 | -1420 | -879 | -744 | 1024 | -700 | J
15 | ? | By-pass Ø 350-400 KODAK | [9 empty] | #N/A | ü
16 | ? | p.p. chemin du Colombier / rue des peupliers |  | U | H | P | -1311 | -1367 | -1069 | -1116 | 56 | -900 | J
17 | ? | câblette au passage SNCF | [9 empty] | #N/A | ü
18 | 37 | Maladière |  | U | H | P | -1944 |  | -1115 |  |  | -900 | J

## Drainage
SYSTEMATIQUEMENT A LA TABLETTE
1er graphe
I drainé
Eon
Eoff
Erail
2ème graphe
Eon
Eoff
Erail
Itm
info collées

## graphiques Ramlog
***

## graphiques tablette
Numéro de l'enregistreur | A24C7
Date et heure de départ | 2014-12-10 | 13:36
Date et heure de fin | 2014-12-10 | 13:38
Période entre les mesures | 00000499ms
Nom fichier | fiche1
Nom du technicien | Carpentier
Electrode | 4126
Lieu | Mercurey cimetière
Latitude | 46,839214° N |  | Eon (V) | min. : -2,151 | max. : -1,733 | moy. : -1,997
Longitude | 4,723646° E |  | Eoff (V) | min. : -0,795 | max. : -0,724 | moy. : -0,773
Altitude | 260.6 M |  | Itm DC (mA) | min. : -0,02 | max. : -0 | moy. : -0,01
Témoin | 010cm² |  | Densité (A/m²) | min. : -0,022 | max. : -0 | moy. : -0,00771837
Densité | 0,02A/m²
Fréquence | 65,0Hz

## Schéma électrique
***