## Hardness All Data
Produit | Code | Pays | Usine | Fournisseur | Information | Tamis (mm) | Référence tamis | Poids (g) (balance n°3) | Presse | Classe | Nodules | Force maxi (kN)
Clinker | Cl.210816-994 | France | Montoir | Equiom | Lumbres | 40 | Saulas 1441052 | 176.5 | Basse compression | > 40 | 1
Clinker | Cl.210816-994 | France | Montoir | Equiom | Lumbres | 40 | Saulas 1441052 | 176.5 | Basse compression | > 40 | 2
Clinker | Cl.210816-994 | France | Montoir | Equiom | Lumbres | 31.5 | Saulas 1441051 | 380.1 | Basse compression | > 31,5 | 1 | 4.24
Clinker | Cl.210816-994 | France | Montoir | Equiom | Lumbres | 31.5 | Saulas 1441051 | 380.1 | Basse compression | > 31,5 | 2 | 2.21
Clinker | Cl.210816-994 | France | Montoir | Equiom | Lumbres | 31.5 | Saulas 1441051 | 380.1 | Basse compression | > 31,5 | 3 | 0.98
Clinker | Cl.210816-994 | France | Montoir | Equiom | Lumbres | 31.5 | Saulas 1441051 | 380.1 | Basse compression | > 31,5 | 4 | 3.42
Clinker | Cl.210816-994 | France | Montoir | Equiom | Lumbres | 31.5 | Saulas 1441051 | 380.1 | Basse compression | > 31,5 | 5 | 3.1
Clinker | Cl.210816-994 | France | Montoir | Equiom | Lumbres | 31.5 | Saulas 1441051 | 380.1 | Basse compression | > 31,5 | 6 | 2.39
Clinker | Cl.210816-994 | France | Montoir | Equiom | Lumbres | 31.5 | Saulas 1441051 | 380.1 | Basse compression | > 31,5 | 7 | 2.76
Clinker | Cl.210816-994 | France | Montoir | Equiom | Lumbres | 25 | Controlab 0131278 | 423 | Basse compression | > 25 | 1 | 1.34
Clinker | Cl.210816-994 | France | Montoir | Equiom | Lumbres | 25 | Controlab 0131278 | 423 | Basse compression | > 25 | 2 | 1.52
Clinker | Cl.210816-994 | France | Montoir | Equiom | Lumbres | 25 | Controlab 0131278 | 423 | Basse compression | > 25 | 3 | 1.84
Clinker | Cl.210816-994 | France | Montoir | Equiom | Lumbres | 25 | Controlab 0131278 | 423 | Basse compression | > 25 | 4 | 3.17
Clinker | Cl.210816-994 | France | Montoir | Equiom | Lumbres | 25 | Controlab 0131278 | 423 | Basse compression | > 25 | 5 | 2.83
Clinker | Cl.210816-994 | France | Montoir | Equiom | Lumbres | 25 | Controlab 0131278 | 423 | Basse compression | > 25 | 6 | 1.91
Clinker | Cl.210816-994 | France | Montoir | Equiom | Lumbres | 25 | Controlab 0131278 | 423 | Basse compression | > 25 | 7 | 2.97
Clinker | Cl.210816-994 | France | Montoir | Equiom | Lumbres | 25 | Controlab 0131278 | 423 | Basse compression | > 25 | 8 | 1.84
Clinker | Cl.210816-994 | France | Montoir | Equiom | Lumbres | 25 | Controlab 0131278 | 423 | Basse compression | > 25 | 9 | 5.3
Clinker | Cl.210816-994 | France | Montoir | Equiom | Lumbres | 25 | Controlab 0131278 | 423 | Basse compression | > 25 | 10 | 0.63
Clinker | Cl.210816-994 | France | Montoir | Equiom | Lumbres | 25 | Controlab 0131278 | 423 | Basse compression | > 25 | 11 | 1.95
Clinker | Cl.210816-994 | France | Montoir | Equiom | Lumbres | 25 | Controlab 0131278 | 423 | Basse compression | > 25 | 12 | 4.58
Clinker | Cl.210816-994 | France | Montoir | Equiom | Lumbres | 25 | Controlab 0131278 | 423 | Basse compression | > 25 | 13 | 2.97
Clinker | Cl.210816-994 | France | Montoir | Equiom | Lumbres | 25 | Controlab 0131278 | 423 | Basse compression | > 25 | 14 | 1.6
Clinker | Cl.210816-994 | France | Montoir | Equiom | Lumbres | 25 | Controlab 0131278 | 423 | Basse compression | > 25 | 15 | 1.76
Clinker | Cl.210816-994 | France | Montoir | Equiom | Lumbres | 25 | Controlab 0131278 | 423 | Basse compression | > 25 | 16 | 2.63
Clinker | Cl.210816-994 | France | Montoir | Equiom | Lumbres | 20 | Controlab 0076584 | 540.5 | Basse compression | > 20 | 1 | 2.63
Clinker | Cl.210816-994 | France | Montoir | Equiom | Lumbres | 20 | Controlab 0076584 | 540.5 | Basse compression | > 20 | 2 | 1.12
Clinker | Cl.210816-994 | France | Montoir | Equiom | Lumbres | 20 | Controlab 0076584 | 540.5 | Basse compression | > 20 | 3 | 6.47
Clinker | Cl.210816-994 | France | Montoir | Equiom | Lumbres | 20 | Controlab 0076584 | 540.5 | Basse compression | > 20 | 4 | 4.38
Clinker | Cl.210816-994 | France | Montoir | Equiom | Lumbres | 20 | Controlab 0076584 | 540.5 | Basse compression | > 20 | 5 | 1.21
Clinker | Cl.210816-994 | France | Montoir | Equiom | Lumbres | 20 | Controlab 0076584 | 540.5 | Basse compression | > 20 | 6 | 2.62
Clinker | Cl.210816-994 | France | Montoir | Equiom | Lumbres | 20 | Controlab 0076584 | 540.5 | Basse compression | > 20 | 7 | 3.24
Clinker | Cl.210816-994 | France | Montoir | Equiom | Lumbres | 20 | Controlab 0076584 | 540.5 | Basse compression | > 20 | 8 | 0.93
Clinker | Cl.210816-994 | France | Montoir | Equiom | Lumbres | 20 | Controlab 0076584 | 540.5 | Basse compression | > 20 | 9 | 4.9
Clinker | Cl.210816-994 | France | Montoir | Equiom | Lumbres | 20 | Controlab 0076584 | 540.5 | Basse compression | > 20 | 10 | 1.76
Clinker | Cl.210816-994 | France | Montoir | Equiom | Lumbres | 20 | Controlab 0076584 | 540.5 | Basse compression | > 20 | 11 | 1.91
Clinker | Cl.210816-994 | France | Montoir | Equiom | Lumbres | 20 | Controlab 0076584 | 540.5 | Basse compression | > 20 | 12 | 2.9
Clinker | Cl.210816-994 | France | Montoir | Equiom | Lumbres | 20 | Controlab 0076584 | 540.5 | Basse compression | > 20 | 13 | 2.94
Clinker | Cl.210816-994 | France | Montoir | Equiom | Lumbres | 20 | Controlab 0076584 | 540.5 | Basse compression | > 20 | 14 | 1.05
Clinker | Cl.210816-994 | France | Montoir | Equiom | Lumbres | 20 | Controlab 0076584 | 540.5 | Basse compression | > 20 | 15 | 2.47
Clinker | Cl.210816-994 | France | Montoir | Equiom | Lumbres | 20 | Controlab 0076584 | 540.5 | Basse compression | > 20 | 16 | 1.92
Clinker | Cl.210816-994 | France | Montoir | Equiom | Lumbres | 20 | Controlab 0076584 | 540.5 | Basse compression | > 20 | 17 | 4.48
Clinker | Cl.210816-994 | France | Montoir | Equiom | Lumbres | 20 | Controlab 0076584 | 540.5 | Basse compression | > 20 | 18 | 6.24
Clinker | Cl.210816-994 | France | Montoir | Equiom | Lumbres | 20 | Controlab 0076584 | 540.5 | Basse compression | > 20 | 19 | 4.85
Clinker | Cl.210816-994 | France | Montoir | Equiom | Lumbres | 20 | Controlab 0076584 | 540.5 | Basse compression | > 20 | 20 | 4.08
Clinker | Cl.210816-994 | France | Montoir | Equiom | Lumbres | 20 | Controlab 0076584 | 540.5 | Basse compression | > 20 | 21 | 2.21
Clinker | Cl.210816-994 | France | Montoir | Equiom | Lumbres | 20 | Controlab 0076584 | 540.5 | Basse compression | > 20 | 22 | 1.73
Clinker | Cl.210816-994 | France | Montoir | Equiom | Lumbres | 20 | Controlab 0076584 | 540.5 | Basse compression | > 20 | 23 | 1.34
Clinker | Cl.210816-994 | France | Montoir | Equiom | Lumbres | 20 | Controlab 0076584 | 540.5 | Basse compression | > 20 | 24 | 2.44
Clinker | Cl.210816-994 | France | Montoir | Equiom | Lumbres | 20 | Controlab 0076584 | 540.5 | Basse compression | > 20 | 25 | 1.54
Clinker | Cl.210816-994 | France | Montoir | Equiom | Lumbres | 20 | Controlab 0076584 | 540.5 | Basse compression | > 20 | 26 | 1.63
Clinker | Cl.210816-994 | France | Montoir | Equiom | Lumbres | 20 | Controlab 0076584 | 540.5 | Basse compression | > 20 | 27 | 2.97
Clinker | Cl.210816-994 | France | Montoir | Equiom | Lumbres | 20 | Controlab 0076584 | 540.5 | Basse compression | > 20 | 28 | 4.82
Clinker | Cl.210816-994 | France | Montoir | Equiom | Lumbres | 20 | Controlab 0076584 | 540.5 | Basse compression | > 20 | 29 | 8.8
Clinker | Cl.210816-994 | France | Montoir | Equiom | Lumbres | 20 | Controlab 0076584 | 540.5 | Basse compression | > 20 | 30 | 3.84
Clinker | Cl.210816-994 | France | Montoir | Equiom | Lumbres | 20 | Controlab 0076584 | 540.5 | Basse compression | > 20 | 31 | 4.84
Clinker | Cl.210816-994 | France | Montoir | Equiom | Lumbres | 20 | Controlab 0076584 | 540.5 | Basse compression | > 20 | 32 | 4.21
Clinker | Cl.210816-994 | France | Montoir | Equiom | Lumbres | 20 | Controlab 0076584 | 540.5 | Basse compression | > 20 | 33 | 4.12
Clinker | Cl.210816-994 | France | Montoir | Equiom | Lumbres | 16 | Controlab 0131576 | 101.1 | Basse compression | > 16 | 1 | 1.77
Clinker | Cl.210816-994 | France | Montoir | Equiom | Lumbres | 16 | Controlab 0131576 | 101.1 | Basse compression | > 16 | 2 | 3.74
Clinker | Cl.210816-994 | France | Montoir | Equiom | Lumbres | 16 | Controlab 0131576 | 101.1 | Basse compression | > 16 | 3 | 4.76
Clinker | Cl.210816-994 | France | Montoir | Equiom | Lumbres | 16 | Controlab 0131576 | 101.1 | Basse compression | > 16 | 4 | 4.58
Clinker | Cl.210816-994 | France | Montoir | Equiom | Lumbres | 16 | Controlab 0131576 | 101.1 | Basse compression | > 16 | 5 | 2.42
Clinker | Cl.210816-994 | France | Montoir | Equiom | Lumbres | 16 | Controlab 0131576 | 101.1 | Basse compression | > 16 | 6 | 4.53
Clinker | Cl.210816-994 | France | Montoir | Equiom | Lumbres | 16 | Controlab 0131576 | 101.1 | Basse compression | > 16 | 7 | 6.98
Clinker | Cl.210816-994 | France | Montoir | Equiom | Lumbres | 16 | Controlab 0131576 | 101.1 | Basse compression | > 16 | 8 | 2.26
Clinker | Cl.210816-994 | France | Montoir | Equiom | Lumbres | 16 | Controlab 0131576 | 101.1 | Basse compression | > 16 | 9 | 4.38
Clinker | Cl.210816-994 | France | Montoir | Equiom | Lumbres | 16 | Controlab 0131576 | 101.1 | Basse compression | > 16 | 10 | 4.71
Clinker | Cl.210816-994 | France | Montoir | Equiom | Lumbres | 16 | Controlab 0131576 | 101.1 | Basse compression | > 16 | 11 | 3.14
Clinker | Cl.210816-994 | France | Montoir | Equiom | Lumbres | 16 | Controlab 0131576 | 101.1 | Basse compression | > 16 | 12 | 4.48
Clinker | Cl.210816-995 | France | Montoir | Equiom | Lemona | 25 | Controlab 0131278 | 932.2 | Basse compression | > 25 | 1 | 1.43
Clinker | Cl.210816-995 | France | Montoir | Equiom | Lemona | 25 | Controlab 0131278 | 932.2 | Basse compression | > 25 | 2 | 4.01
Clinker | Cl.210816-995 | France | Montoir | Equiom | Lemona | 25 | Controlab 0131278 | 932.2 | Basse compression | > 25 | 3 | 2.13
Clinker | Cl.210816-995 | France | Montoir | Equiom | Lemona | 25 | Controlab 0131278 | 932.2 | Basse compression | > 25 | 4 | 0.87
Clinker | Cl.210816-995 | France | Montoir | Equiom | Lemona | 25 | Controlab 0131278 | 932.2 | Basse compression | > 25 | 5 | 3.94
Clinker | Cl.210816-995 | France | Montoir | Equiom | Lemona | 25 | Controlab 0131278 | 932.2 | Basse compression | > 25 | 6 | 4.49
Clinker | Cl.210816-995 | France | Montoir | Equiom | Lemona | 25 | Controlab 0131278 | 932.2 | Basse compression | > 25 | 7 | 2.43
Clinker | Cl.210816-995 | France | Montoir | Equiom | Lemona | 25 | Controlab 0131278 | 932.2 | Basse compression | > 25 | 8 | 1.43
Clinker | Cl.210816-995 | France | Montoir | Equiom | Lemona | 25 | Controlab 0131278 | 932.2 | Basse compression | > 25 | 9 | 1.52
Clinker | Cl.210816-995 | France | Montoir | Equiom | Lemona | 25 | Controlab 0131278 | 932.2 | Basse compression | > 25 | 10 | 4.74
Clinker | Cl.210816-995 | France | Montoir | Equiom | Lemona | 25 | Controlab 0131278 | 932.2 | Basse compression | > 25 | 11 | 4.5
Clinker | Cl.210816-995 | France | Montoir | Equiom | Lemona | 25 | Controlab 0131278 | 932.2 | Basse compression | > 25 | 12 | 2.94
Clinker | Cl.210816-995 | France | Montoir | Equiom | Lemona | 25 | Controlab 0131278 | 932.2 | Basse compression | > 25 | 13 | 1.78
Clinker | Cl.210816-995 | France | Montoir | Equiom | Lemona | 25 | Controlab 0131278 | 932.2 | Basse compression | > 25 | 14 | 4.98
Clinker | Cl.210816-995 | France | Montoir | Equiom | Lemona | 25 | Controlab 0131278 | 932.2 | Basse compression | > 25 | 15 | 1.43
Clinker | Cl.210816-995 | France | Montoir | Equiom | Lemona | 25 | Controlab 0131278 | 932.2 | Basse compression | > 25 | 16 | 2.15
Clinker | Cl.210816-995 | France | Montoir | Equiom | Lemona | 25 | Controlab 0131278 | 932.2 | Basse compression | > 25 | 17 | 1.19
Clinker | Cl.210816-995 | France | Montoir | Equiom | Lemona | 25 | Controlab 0131278 | 932.2 | Basse compression | > 25 | 18 | 1.13
Clinker | Cl.210816-995 | France | Montoir | Equiom | Lemona | 25 | Controlab 0131278 | 932.2 | Basse compression | > 25 | 19 | 17.93
Clinker | Cl.210816-995 | France | Montoir | Equiom | Lemona | 25 | Controlab 0131278 | 932.2 | Basse compression | > 25 | 20 | 3.74
Clinker | Cl.210816-995 | France | Montoir | Equiom | Lemona | 25 | Controlab 0131278 | 932.2 | Basse compression | > 25 | 21 | 1.83
Clinker | Cl.210816-995 | France | Montoir | Equiom | Lemona | 25 | Controlab 0131278 | 932.2 | Basse compression | > 25 | 22 | 3.64
Clinker | Cl.210816-995 | France | Montoir | Equiom | Lemona | 25 | Controlab 0131278 | 932.2 | Basse compression | > 25 | 23 | 1.26
Clinker | Cl.210816-995 | France | Montoir | Equiom | Lemona | 25 | Controlab 0131278 | 932.2 | Basse compression | > 25 | 24 | 2.23
Clinker | Cl.210816-995 | France | Montoir | Equiom | Lemona | 25 | Controlab 0131278 | 932.2 | Basse compression | > 25 | 25 | 2
Clinker | Cl.210816-995 | France | Montoir | Equiom | Lemona | 25 | Controlab 0131278 | 932.2 | Basse compression | > 25 | 26 | 2.4
Clinker | Cl.210816-995 | France | Montoir | Equiom | Lemona | 25 | Controlab 0131278 | 932.2 | Basse compression | > 25 | 27 | 17.5
Clinker | Cl.210816-995 | France | Montoir | Equiom | Lemona | 25 | Controlab 0131278 | 932.2 | Basse compression | > 25 | 28 | 3.91
Clinker | Cl.210816-995 | France | Montoir | Equiom | Lemona | 25 | Controlab 0131278 | 932.2 | Basse compression | > 25 | 29 | 2.46
Clinker | Cl.210816-995 | France | Montoir | Equiom | Lemona | 25 | Controlab 0131278 | 932.2 | Basse compression | > 25 | 30 | 3.65
Clinker | Cl.210816-995 | France | Montoir | Equiom | Lemona | 25 | Controlab 0131278 | 932.2 | Basse compression | > 25 | 31 | 1.6
Clinker | Cl.210816-995 | France | Montoir | Equiom | Lemona | 25 | Controlab 0131278 | 932.2 | Basse compression | > 25 | 32 | 2.07
Clinker | Cl.210816-995 | France | Montoir | Equiom | Lemona | 25 | Controlab 0131278 | 932.2 | Basse compression | > 25 | 33 | 1.7
Clinker | Cl.210816-995 | France | Montoir | Equiom | Lemona | 25 | Controlab 0131278 | 932.2 | Basse compression | > 25 | 34 | 1.52
Clinker | Cl.210816-995 | France | Montoir | Equiom | Lemona | 25 | Controlab 0131278 | 932.2 | Basse compression | > 25 | 35 | 1.64
Clinker | Cl.210816-995 | France | Montoir | Equiom | Lemona | 25 | Controlab 0131278 | 932.2 | Basse compression | > 25 | 36 | 2.85
Clinker | Cl.210816-995 | France | Montoir | Equiom | Lemona | 25 | Controlab 0131278 | 932.2 | Basse compression | > 25 | 37 | 1.28
Clinker | Cl.210816-995 | France | Montoir | Equiom | Lemona | 25 | Controlab 0131278 | 932.2 | Basse compression | > 25 | 38 | 2.82
Clinker | Cl.210816-995 | France | Montoir | Equiom | Lemona | 20 | Controlab 0076584 | 513.2 | Basse compression | > 20 | 1 | 1.89
Clinker | Cl.210816-995 | France | Montoir | Equiom | Lemona | 20 | Controlab 0076584 | 513.2 | Basse compression | > 20 | 2 | 1.03
Clinker | Cl.210816-995 | France | Montoir | Equiom | Lemona | 20 | Controlab 0076584 | 513.2 | Basse compression | > 20 | 3 | 1.8
Clinker | Cl.210816-995 | France | Montoir | Equiom | Lemona | 20 | Controlab 0076584 | 513.2 | Basse compression | > 20 | 4 | 4.69
Clinker | Cl.210816-995 | France | Montoir | Equiom | Lemona | 20 | Controlab 0076584 | 513.2 | Basse compression | > 20 | 5 | 2.14
Clinker | Cl.210816-995 | France | Montoir | Equiom | Lemona | 20 | Controlab 0076584 | 513.2 | Basse compression | > 20 | 6 | 4.09
Clinker | Cl.210816-995 | France | Montoir | Equiom | Lemona | 20 | Controlab 0076584 | 513.2 | Basse compression | > 20 | 7 | 10.66
Clinker | Cl.210816-995 | France | Montoir | Equiom | Lemona | 20 | Controlab 0076584 | 513.2 | Basse compression | > 20 | 8 | 4.98
Clinker | Cl.210816-995 | France | Montoir | Equiom | Lemona | 20 | Controlab 0076584 | 513.2 | Basse compression | > 20 | 9 | 1.12
Clinker | Cl.210816-995 | France | Montoir | Equiom | Lemona | 20 | Controlab 0076584 | 513.2 | Basse compression | > 20 | 10 | 0.66
Clinker | Cl.210816-995 | France | Montoir | Equiom | Lemona | 20 | Controlab 0076584 | 513.2 | Basse compression | > 20 | 11 | 0.59
Clinker | Cl.210816-995 | France | Montoir | Equiom | Lemona | 20 | Controlab 0076584 | 513.2 | Basse compression | > 20 | 12 | 1.24
Clinker | Cl.210816-995 | France | Montoir | Equiom | Lemona | 20 | Controlab 0076584 | 513.2 | Basse compression | > 20 | 13 | 0.76
Clinker | Cl.210816-995 | France | Montoir | Equiom | Lemona | 20 | Controlab 0076584 | 513.2 | Basse compression | > 20 | 14 | 1.56
Clinker | Cl.210816-995 | France | Montoir | Equiom | Lemona | 20 | Controlab 0076584 | 513.2 | Basse compression | > 20 | 15 | 5.46
Clinker | Cl.210816-995 | France | Montoir | Equiom | Lemona | 20 | Controlab 0076584 | 513.2 | Basse compression | > 20 | 16 | 5.58
Clinker | Cl.210816-995 | France | Montoir | Equiom | Lemona | 20 | Controlab 0076584 | 513.2 | Basse compression | > 20 | 17 | 1.23
Clinker | Cl.210816-995 | France | Montoir | Equiom | Lemona | 20 | Controlab 0076584 | 513.2 | Basse compression | > 20 | 18 | 4.63
Clinker | Cl.210816-995 | France | Montoir | Equiom | Lemona | 20 | Controlab 0076584 | 513.2 | Basse compression | > 20 | 19 | 1.24
Clinker | Cl.210816-995 | France | Montoir | Equiom | Lemona | 20 | Controlab 0076584 | 513.2 | Basse compression | > 20 | 20 | 4.12
Clinker | Cl.210816-995 | France | Montoir | Equiom | Lemona | 20 | Controlab 0076584 | 513.2 | Basse compression | > 20 | 21 | 1.6
Clinker | Cl.210816-995 | France | Montoir | Equiom | Lemona | 20 | Controlab 0076584 | 513.2 | Basse compression | > 20 | 22 | 9.21
Clinker | Cl.210816-995 | France | Montoir | Equiom | Lemona | 20 | Controlab 0076584 | 513.2 | Basse compression | > 20 | 23 | 1.41
Clinker | Cl.210816-995 | France | Montoir | Equiom | Lemona | 20 | Controlab 0076584 | 513.2 | Basse compression | > 20 | 24 | 1.38
Clinker | Cl.210816-995 | France | Montoir | Equiom | Lemona | 20 | Controlab 0076584 | 513.2 | Basse compression | > 20 | 25 | 1.31
Clinker | Cl.210816-995 | France | Montoir | Equiom | Lemona | 20 | Controlab 0076584 | 513.2 | Basse compression | > 20 | 26 | 2.59
Clinker | Cl.210816-995 | France | Montoir | Equiom | Lemona | 20 | Controlab 0076584 | 513.2 | Basse compression | > 20 | 27 | 2.58
Clinker | Cl.210816-995 | France | Montoir | Equiom | Lemona | 20 | Controlab 0076584 | 513.2 | Basse compression | > 20 | 28 | 1.24
Clinker | Cl.210816-995 | France | Montoir | Equiom | Lemona | 20 | Controlab 0076584 | 513.2 | Basse compression | > 20 | 29 | 0.92
Clinker | Cl.210816-995 | France | Montoir | Equiom | Lemona | 20 | Controlab 0076584 | 513.2 | Basse compression | > 20 | 30 | 4.98
Clinker | Cl.210816-995 | France | Montoir | Equiom | Lemona | 20 | Controlab 0076584 | 513.2 | Basse compression | > 20 | 31 | 0.65
Clinker | Cl.210816-995 | France | Montoir | Equiom | Lemona | 20 | Controlab 0076584 | 513.2 | Basse compression | > 20 | 32 | 2.08
Clinker | Cl.210816-995 | France | Montoir | Equiom | Lemona | 20 | Controlab 0076584 | 513.2 | Basse compression | > 20 | 33 | 1.71
Clinker | Cl.210816-995 | France | Montoir | Equiom | Lemona | 20 | Controlab 0076584 | 513.2 | Basse compression | > 20 | 34 | 1.11
Clinker | Cl.210816-995 | France | Montoir | Equiom | Lemona | 20 | Controlab 0076584 | 513.2 | Basse compression | > 20 | 35 | 1.46
Clinker | Cl.210816-995 | France | Montoir | Equiom | Lemona | 20 | Controlab 0076584 | 513.2 | Basse compression | > 20 | 36 | 1.94
Clinker | Cl.210816-995 | France | Montoir | Equiom | Lemona | 20 | Controlab 0076584 | 513.2 | Basse compression | > 20 | 37 | 5.01
Clinker | Cl.210816-995 | France | Montoir | Equiom | Lemona | 20 | Controlab 0076584 | 513.2 | Basse compression | > 20 | 38
Clinker | Cl.210816-995 | France | Montoir | Equiom | Lemona | 20 | Controlab 0076584 | 513.2 | Basse compression | > 20 | 39
Clinker | Cl.210816-995 | France | Montoir | Equiom | Lemona | 16 | Controlab 0131576 | 54.2 | Basse compression | > 16 | 1 | 0.65
Clinker | Cl.210816-995 | France | Montoir | Equiom | Lemona | 16 | Controlab 0131576 | 54.2 | Basse compression | > 16 | 2 | 2.08
Clinker | Cl.210816-995 | France | Montoir | Equiom | Lemona | 16 | Controlab 0131576 | 54.2 | Basse compression | > 16 | 3 | 1.71
Clinker | Cl.210816-995 | France | Montoir | Equiom | Lemona | 16 | Controlab 0131576 | 54.2 | Basse compression | > 16 | 4 | 1.11
Clinker | Cl.210816-995 | France | Montoir | Equiom | Lemona | 16 | Controlab 0131576 | 54.2 | Basse compression | > 16 | 5 | 1.46
Clinker | Cl.210816-995 | France | Montoir | Equiom | Lemona | 16 | Controlab 0131576 | 54.2 | Basse compression | > 16 | 6 | 1.94
Clinker | Cl.210816-995 | France | Montoir | Equiom | Lemona | 16 | Controlab 0131576 | 54.2 | Basse compression | > 16 | 7 | 5.01
Clinker | Cl.210816-996 | France | Montoir | Equiom | Monjos | 40 | Saulas 1441052 |  | Basse compression | > 40
Clinker | Cl.210816-996 | France | Montoir | Equiom | Monjos |  |  |  | Basse compression | >
Clinker | Cl.210816-996 | France | Montoir | Equiom | Monjos |  |  |  | Basse compression | >
Clinker | Cl.210816-996 | France | Montoir | Equiom | Monjos |  |  |  | Basse compression | >
Clinker | Cl.210816-996 | France | Montoir | Equiom | Monjos | 31.5 | Saulas 1441051 |  | Basse compression | > 31,5
Clinker | Cl.210816-996 | France | Montoir | Equiom | Monjos |  |  |  | Basse compression | >
Clinker | Cl.210816-996 | France | Montoir | Equiom | Monjos |  |  |  | Basse compression | >
Clinker | Cl.210816-996 | France | Montoir | Equiom | Monjos |  |  |  | Basse compression | >
Clinker | Cl.210816-996 | France | Montoir | Equiom | Monjos |  |  |  | Basse compression | >
Clinker | Cl.210816-996 | France | Montoir | Equiom | Monjos |  |  |  | Basse compression | >
Clinker | Cl.210816-996 | France | Montoir | Equiom | Monjos |  |  |  | Basse compression | >
Clinker | Cl.210816-996 | France | Montoir | Equiom | Monjos |  |  |  | Basse compression | >
Clinker | Cl.210816-996 | France | Montoir | Equiom | Monjos |  |  |  | Basse compression | >
Clinker | Cl.210816-996 | France | Montoir | Equiom | Monjos |  |  |  | Basse compression | >
Clinker | Cl.210816-996 | France | Montoir | Equiom | Monjos |  |  |  | Basse compression | >
Clinker | Cl.210816-996 | France | Montoir | Equiom | Monjos |  |  |  | Basse compression | >
Clinker | Cl.210816-996 | France | Montoir | Equiom | Monjos |  |  |  | Basse compression | >
Clinker | Cl.210816-996 | France | Montoir | Equiom | Monjos |  |  |  | Basse compression | >
Clinker | Cl.210816-996 | France | Montoir | Equiom | Monjos |  |  |  | Basse compression | >
Clinker | Cl.210816-996 | France | Montoir | Equiom | Monjos |  |  |  | Basse compression | >
Clinker | Cl.210816-996 | France | Montoir | Equiom | Monjos |  |  |  | Basse compression | >
Clinker | Cl.210816-996 | France | Montoir | Equiom | Monjos |  |  |  | Basse compression | >
Clinker | Cl.210816-996 | France | Montoir | Equiom | Monjos |  |  |  | Basse compression | >
Clinker | Cl.210816-996 | France | Montoir | Equiom | Monjos |  |  |  | Basse compression | >
Clinker | Cl.210816-996 | France | Montoir | Equiom | Monjos |  |  |  | Basse compression | >
Clinker | Cl.210816-996 | France | Montoir | Equiom | Monjos |  |  |  | Basse compression | >
Clinker | Cl.210816-996 | France | Montoir | Equiom | Monjos |  |  |  | Basse compression | >
Clinker | Cl.210816-996 | France | Montoir | Equiom | Monjos |  |  |  | Basse compression | >

## TCD
Produit | - all -
Data
Fournisseur | Information | Moyenne de Force maxi (kN) | Nombre de Force maxi (kN) | Moyenne de Force maxi (kN)
Equiom |  | 3.0134 | 150 | 3.0134
| Lumbres | 3.1218 | 68 | 3.1218
| Lemona | 2.9235 | 82 | 2.9235
Monjos
Total Result |  | 3.0134 | 150 | 3.0134

## Pertes
Produit | Code | Pays | Usine | Fournisseur | Information | Tamis | Pgranulo1 (g) (balance 3) | Ppresse (g) (balance 179) | Pgranulo2 (g) (balance 3) | Pertes
Clinker | Cl.210816-994 | France | Montoir | Equiom | Lumbres | 31.5 | 380.1 | 377.83 | 376.6 | 0.9208%
Clinker | Cl.210816-994 | France | Montoir | Equiom | Lumbres | 25 | 423 | 422.1 | 420.6 | 0.5674%
Clinker | Cl.210816-994 | France | Montoir | Equiom | Lumbres | 20 | 540.5 | 537.71 | 536.7 | 0.7031%
Clinker | Cl.210816-994 | France | Montoir | Equiom | Lumbres | 16 | 101.1 | 100.83 | 100.6 | 0.4946%
Clinker | Cl.210816-995 | France | Montoir | Equiom | Lemona | 25 | 932.2 | 928.19 |  | 100%
Clinker | Cl.210816-995 | France | Montoir | Equiom | Lemona | 20 | 513.2 | 492.35 |  | 100%
Clinker | Cl.210816-995 | France | Montoir | Equiom | Lemona | 16 | 54.2 | 53.7 |  | 100%

## Fragility All Data
[10 empty] | 40 | 31.5 | 25 | 20 | 16 | 14 | 12.5 | 11.2 | 10 | 8 | 6.3 | 5.6 | 4 | 2 | 0.1
Produit | Code | Pays | Usine | Fournisseur | Information | Tamis (mm) | Référence tamis | Avant / Après | Identification Graph | 40 | 31,5 | 25 | 20 | 16 | 14 | 12,5 | 11,2 | 10 | 8 | 6,3 | 5,6 | 4 | 2 | 0
Clinker | Cl.210816-994 | France | Montoir | Equiom | Lumbres | 40 | Saulas 1441052 |  | Lumbres >40mm
Clinker | Cl.210816-994 | France | Montoir | Equiom | Lumbres | 40 | Saulas 1441052 |  | Lumbres >40mm
Clinker | Cl.210816-994 | France | Montoir | Equiom | Lumbres | 31.5 | Saulas 14411051 | Après | Lumbres >31,5mm Après | 100% | 100% | 95.57% | 89.25% | 52.31% | 40.15% | 34.2% | 29.39% | 25.81% | 21.61% | 17.05% | 16.17% | 13.73% | 10.22% | 0%
Clinker | Cl.210816-994 | France | Montoir | Equiom | Lumbres | 31.5 | Saulas 14411051 | Avant | Lumbres >31,5mm Avant | 100% | 0% | 0% | 0% | 0% | 0% | 0% | 0% | 0% | 0% | 0% | 0% | 0% | 0% | 0%
Clinker | Cl.210816-995 | France | Montoir | Equiom | Lumbres | 25 | Controlab 0131278 | Après | Lumbres >25mm Après | 100% | 100% | 100% | 96.98% | 81.72% | 69.85% | 57.54% | 47.29% | 42.3% | 28.77% | 20.99% | 18.35% | 13.69% | 9.368% | 0%
Clinker | Cl.210816-995 | France | Montoir | Equiom | Lumbres | 25 | Controlab 0131278 | Avant | Lumbres >25mm Avant | 100% | 100% | 0% | 0% | 0% | 0% | 0% | 0% | 0% | 0% | 0% | 0% | 0% | 0% | 0%
Clinker | Cl.210816-995 | France | Montoir | Equiom | Lumbres | 20 | Controlab 0076584 | Après | Lumbres >20mm Après | 100% | 100% | 100% | 100% | 95.3% | 86.98% | 74.92% | 64.6% | 55.88% | 43.43% | 30.8% | 26.64% | 18.69% | 11.85% | 0%
Clinker | Cl.210816-995 | France | Montoir | Equiom | Lumbres | 20 | Controlab 0076584 | Avant | Lumbres >20mm Avant | 100% | 100% | 100% | 0% | 0% | 0% | 0% | 0% | 0% | 0% | 0% | 0% | 0% | 0% | 0%
Clinker | Cl.210816-995 | France | Montoir | Equiom | Lumbres | 16 | Controlab 0131576 | Après | Lumbres >16mm Après | 100% | 100% | 100% | 100% | 100% | 100% | 89.26% | 79.52% | 72.47% | 61.43% | 46.12% | 38.67% | 29.62% | 15.51% | 0%
Clinker | Cl.210816-995 | France | Montoir | Equiom | Lumbres | 16 | Controlab 0131576 | Avant | Lumbres >16mm Avant | 100% | 100% | 100% | 100% | 0% | 0% | 0% | 0% | 0% | 0% | 0% | 0% | 0% | 0% | 0%

## Trame
Données granulométriques
Remplir les cases bleues
Nodules écrasés
Tamis (mm) | Masse refus (g) | Cumulé (g) | % Passant massique
40 | 0 | 0 | 100%
31.5 | 0 | 0 | 100%
25 | 0 | 0 | 100%
20 | 0 | 0 | 100%
16 | 0 | 0 | 100%
14 | 0 | 0 | 100%
12.5 | 10.8 | 10.8 | 89.26%
11.2 | 9.8 | 20.6 | 79.52%
10 | 7.1 | 27.7 | 72.47%
8 | 11.1 | 38.8 | 61.43%
6.3 | 15.4 | 54.2 | 46.12%
5.6 | 7.5 | 61.7 | 38.67%
4 | 9.1 | 70.8 | 29.62%
2 | 14.2 | 85 | 15.51%
0 | 15.6 | 100.6 | 0%