## 04-07-22
SUIVI DE PRODUCTION UET1 ET UET2
|  |  | DATE : |  | 2022-07-04 07:00
| Équipe | Presse | Référence P0 | Compt. Début | Compt. Fin | Nb de rebuts (pcs) | Temps d'aléas (h) | Remarques | Réf pièce | Objectif cadence (pcs/h) | Quantité produite (pcs) | Taux d'atteinte | Taux de rebut
Matin | UET2 | Magic | 825 | 0 | 1710 | 31 | 4.5 | pb groupe froid+démarrage | P09958 | 500 | 1710 | 97.71% | 1.813% | Temps fonctionnement UET2 | 8 | h
|  |  | 908 | 0 | 1714 | 90 | 4.5 | idem | P10297 | 500 | 1714 | 97.94% | 5.251% | Taux d'atteinte | > | 98%
|  | Magic 2 | [11 empty] | Taux de rebut | < | 1%
|  | Extrusion | 136 | 0 | 1908 | 36 | 3.25 | idem | P09883 | 460 | 1908 | 87.32% | 1.887%
Plastimac
Osberger 3
| UET1 | 47/20 | [11 empty] | Temps fonctionnement UET1 | 7.5 | h
|  | Desma 250 | 377EPDM | 0 | 130 | 26 | 2.25 | presse mal purgée+ch de moule | P10277 | 100 | 520 | 99.05% | 5% | Taux d'atteinte | > | 98%
|  | 57/11 | FMCS G | 45 | 84 | 17 |  | mouleur en formation(Adrare) | P10572 | 120 | 780 | 86.67% | 2.179% | Taux de rebut | < | 1%
|  | 57/12 | 4466S | 0 | 41 | 36 | 4 |  | 0 | 192 | 328 | 48.81% | 10.98%
|  | 58/22 | 462 | 0 | 164 | 10 |  | mouleur débutant | P09912 | 108 | 656 | 80.99% | 1.524%
|  | 58/23 | 462 | 0 | 185 | 30 |  | idem+oubli carotte | P09912 | 108 | 740 | 91.36% | 4.054%
|  | 510/25 | 71 | 0 | 188 | 6 |  |  | P09998 | 100 | 752 | 100.3% | 0.7979%
Desma 400
|  | 66/1 | FMC | 52020 | 52100 | 8 |  |  | P10561 | 192 | 1280 | 88.89% | 0.625%
69/24
Desma 630
| Fin. |  | 462col2 | 0 | 1335 | 18 |  |  | collage 2op | 214 | 1335 | 83.18% | 1.348%
|  |  | 462gra2 | 0 | 1335 | 0 |  |  | graissage 2op | 214 | 1335 | 83.18% | 0%
|  |  | 071col | 0 | 732 | 5 |  |  | collage | 99 | 732 | 98.59% | 0.6831%
|  |  | 377 | 0 | 478 | 15 |  | idem presse | P10276 | 99 | 478 | 64.38% | 3.138%
|  |  | 491C | 0 | 414 | 14 |  | silicone | P09365 | 60 | 414 | 92% | 3.382%
|  |  | Autres | 0 | 1750 | 22 |  | 864 | à détailler | 0 | 1750 |  | 1.257%
|  |  | 071gra | 0 | 732 | 2 |  |  | graissage | 99 | 732 | 98.59% | 0.2732%
Après-midi | UET2 | Magic | 825 | 1710 | 5494 | 1 | 0.5 | fin de prod | P09958 | 500 | 3784 | 100.9% | 0.02643%
|  |  | 908 | 1714 | 5500 | 6 | 0.5 | fin de prod | P10297 | 500 | 3786 | 101% | 0.1585%
Magic 2
|  | Extrusion | 136 | 0 | 3216 | 34 |  |  | P09883 | 460 | 3216 | 87.39% | 1.057%
Plastimac
Osberger 3
| UET1 | 47/20
|  | Desma 250 | 4626 | 0 | 212 | 5 |  | mouleur en formation | P10455B | 108 | 848 | 104.7% | 0.5896%
|  | 57/11 | FMCS G | 84 | 114 | 9 |  |  | P10572 | 120 | 600 | 66.67% | 1.5%
|  | 57/12 | 4466S | 41 | 125 | 189 |  | pb de remplisage + mouleur en formation | 0 | 192 | 672 | 46.67% | 28.12%
|  | 58/22 | 462 | 164 | 367 | 2 |  | mouleur en formation+double 69/24 | P09912 | 108 | 812 | 100.2% | 0.2463%
|  | 58/23 | 71 | 0 | 60 | 12 | 5 | demarrage | P09998 | 100 | 240 | 96% | 5%
|  | 510/25 | 71 | 188 | 212 | 10 | 6.5 | changement de presse sur 58/23 | P09998 | 100 | 96 | 96% | 10.42%
Desma 400
|  | 66/1 | FMC | 52100 | 52191 | 7 |  |  | P10561 | 192 | 1456 | 101.1% | 0.4808%
|  | 69/24 | MSCE250 | 0 | 12 | 3 | 0.75 |  | P10555 | 30.4 | 192 | 93.57% | 1.562%
Desma 630
| Fin. |  | 462col1 | 1335 | 2212 | 7 | 0 |  | collage 1op | 107 | 877 | 109.3% | 0.7982%
|  |  | 462gra1 | 1335 | 2212 | 7 |  | reprise pieces en bac gris | graissage 1op | 107 | 877 | 109.3% | 0.7982%
|  |  | 4626 | 0 | 809 | 5 |  |  | P10455 | 107 | 809 | 100.8% | 0.618%
|  |  | 071col | 813 | 1024 |  | 5.25 |  | collage | 99 | 211 | 94.73% | 0%
|  |  | 071gra | 813 | 1024 | 4 | 5.25 | idem presse | graissage | 99 | 211 | 94.73% | 1.896%
Nuit | UET2 | Magic
Magic 2
|  | Extrusion | 136 | 0 | 3321 | 9 |  |  | P09883 | 460 | 3321 | 90.24% | 0.271%
Plastimac
Osberger 3
| UET1 | 47/20
|  | Desma 250 | 4626 | 212 | 416 | 4 |  |  | P10455B | 108 | 816 | 100.7% | 0.4902%
57/11
57/12
58/22
58/23
|  | 510/25 | 71 | 60 | 242 | 18 | 0.25 | A3 | P09998 | 100 | 728 | 100.4% | 2.473%
Desma 400
66/1
|  | 69/24 | MSCE250 | 12 | 26 | 2 |  | A12 | P10555 | 30.4 | 224 | 98.25% | 0.8929%
Desma 630
| Fin. |  | 071col | 1024 | 1709 | 2 | 0.25 | A3 | collage | 99 | 685 | 95.44% | 0.292%
|  |  | 071gra | 1024 | 1709 | 2 | 0.25 | A3 | graissage | 99 | 685 | 95.44% | 0.292%
|  |  | 4626 | 0 | 827 | 1 |  |  | P10455 | 107 | 827 | 103.1% | 0.1209%
Ajout d'une Production
Imprimer diffuser

## 22-06-22
SUIVI DE PRODUCTION UET1 ET UET2
|  |  | DATE : |  | 2022-06-22 10:40
| Équipe | Presse | Référence P0 | Compt. Début | Compt. Fin | Nb de rebuts (pcs) | Temps d'aléas (h) | Remarques | Réf pièce | Objectif cadence (pcs/h) | Quantité produite (pcs) | Taux d'atteinte | Taux de rebut
Matin | UET2 | Magic | 908 | 22432 | 26348 | 31 | 0.25 | 3 arrêts+redémarrage | P10297 | 500 | 3916 | 101.1% | 0.7916% | Temps fonctionnement UET2 | 8 | h
|  |  | 825 | 22380 | 26268 | 74 | 0.25 | idem | P09958 | 500 | 3888 | 100.3% | 1.903% | Taux d'atteinte | > | 98%
|  | Magic 2 | 136 | 10882 | 13588 | 36 | 0.25 | démarrage | P09883 | 480 | 2706 | 72.74% | 1.33% | Taux de rebut | < | 1%
|  | Extrusion | 825 | 0 | 3215 | 47 | 0.25 | démarrage | P09958 | 440 | 3215 | 94.28% | 1.462%
|  | Plastimac | T6 | 822 | 1812 | 42 | 2.5 | démarrage des presses+réglage | P10461 | 360 | 990 | 50% | 4.242%
Osberger 3
| UET1 | 47/20 | [11 empty] | Temps fonctionnement UET1 | 7.5 | h
|  | Desma 250 | 4466E | 404 | 461 | 2 | 4.5 | fin de prod | 0 | 80 | 228 | 95% | 0.8772% | Taux d'atteinte | > | 98%
|  | 57/11 | [11 empty] | Taux de rebut | < | 1%
|  | 57/12 | 376S | 516 | 722 | 24 |  | formation int | P10275 | 208 | 1648 | 105.6% | 1.456%
|  | 58/22 | 462 | 996 | 1199 | 5 |  |  | P09912 | 108 | 812 | 100.2% | 0.6158%
|  | 58/23 | 462 | 1951 | 2167 | 4 |  | mouleur en formation | P09912 | 108 | 864 | 106.7% | 0.463%
|  | 510/25 | 765 | 2160 | 2323 | 7 |  | mouleur en progression+98 p | K0 DAG P10117 | 108 | 652 | 80.49% | 1.074%
Desma 400
66/1
|  | 69/24 | 156 | 300 | 460 | 24 | 3 | formation Kessab+reprise des pièces par le formateur | P10386 | 320 | 1280 | 88.89% | 1.875%
Desma 630
| Fin. |  | 462col2 | 18847 | 20479 | 16 |  |  | collage 2op | 214 | 1632 | 101.7% | 0.9804%
|  |  | 462gra2 | 18847 | 20479 | 0 |  |  | graissage 2op | 214 | 1632 | 101.7% | 0%
|  |  | 765col | 671 | 1314 | 2 |  |  | collage | 106.92 | 643 | 80.18% | 0.311%
|  |  | 765gra | 671 | 1314 | 0 |  |  | graissage | 106.92 | 643 | 80.18% | 0%
|  |  | 4466 | 0 | 224 | 2 | 4.5 | fin de prod | P10285 | 79 | 224 | 94.51% | 0.8929%
|  |  | Autres | 0 | 1844 | 1 |  | reprise lots 825+ A12 UET2 | à détailler | 0 | 1844 |  | 0.05423%
Après-midi | UET2 | Magic | 825 | 26268 | 30280 | 5 |  |  | P09958 | 500 | 4012 | 100.3% | 0.1246%
|  |  | 908 | 26316 | 30300 | 0 |  |  | P10297 | 500 | 3984 | 99.6% | 0%
|  | Magic 2 | 136 | 13588 | 16190 | 27 | 0.25 | arrets prod | P09883 | 480 | 2602 | 69.95% | 1.038%
|  | Extrusion | 825 | 0 | 2160 | ??? | 0.5 | pieces qui bloque au pince+ arrets prod | P09958 | 440 | 2160 | 65.45%
|  | Plastimac | T6 | 1812 | 2950 | 18 | 0.5 | A5 | P10461 | 360 | 1138 | 42.15% | 1.582%
Osberger 3
| UET1 | 47/20
|  | Desma 250 | 376epdm | 0 | 93 | 9 | 3.75 | pb melange ( changer 4 fois) + A5 | P10274B | 100 | 372 | 99.2% | 2.419%
|  | 57/11 | [5 empty] | garder les melange récent pour la ref 376
|  | 57/12 | 376s | 722 | 928 | 51 |  | bohn 1ere fois seul | P10275 | 208 | 1648 | 105.6% | 3.095%
|  | 58/22 | 462 | 1199 | 1403 | 9 |  |  | P09912 | 108 | 816 | 100.7% | 1.103%
58/23
|  | 510/25 | 765 | 2323 | 2424 | 0 |  | james 1 er fois seul | K0 DAG P10117 | 108 | 404 | 49.88% | 0%
|  | Desma 400 | fmc | 396 | 488 | 7 |  | mouleur debutant | P10561 | 192 | 1472 | 102.2% | 0.4755%
|  | 66/1 | CapotMALT | 51491 | 51536 | 2 |  | 2M/0F | P10557/58 | 112 | 720 | 85.71% | 0.2778%
|  | 69/24 | 156 | 460 | 765 | 28 |  | 11 AV / 17 AR | P10386 | 320 | 2440 | 101.7% | 1.148%
Desma 630
| Fin. |  | 462col1 | 20479 | 21281 |  |  |  | collage 1op | 107 | 802 | 99.94% | 0%
|  |  | 462gra1 | 20479 | 21281 | 6 |  |  | graissage 1op | 107 | 802 | 99.94% | 0.7481%
|  |  | 376 | 0 | 436 | 0 | 3.25 | idem presse operatrice en formation | P10273 | 99 | 436 | 103.6% | 0%
|  |  | 765col | 1314 | 1707 |  |  |  | collage | 106.92 | 393 | 49.01% | 0%
|  |  | 765gra | 1314 | 1707 | 0 |  |  | graissage | 106.92 | 393 | 49.01% | 0%
Nuit | UET2 | Magic | 825 | 30280 | 34000 | 45 | 0.5 | LAME CHAUD CASSE REPARER | P09958 | 500 | 3720 | 99.2% | 1.21%
|  |  | 908 | 30300 | 34040 | 44 | 0.5 | LAME CHAUD CASSE REPARER | P10297 | 500 | 3740 | 99.73% | 1.176%
Magic 2
Extrusion
Plastimac
Osberger 3
| UET1 | 47/20
|  | Desma 250 | 376EPDM | 93 | 233 | 10 | 0.5 | A12 | P10274B | 100 | 560 | 80% | 1.786%
57/11
57/12
58/22
58/23
510/25
Desma 400
66/1
69/24
Desma 630
| Fin. |  | 376 | 0 | 542 | 2 | 0.5 | A12 | P10273 | 99 | 542 | 78.21% | 0.369%
Ajout d'une Production
Imprimer diffuser

## 21-06-22
SUIVI DE PRODUCTION UET1 ET UET2
|  |  | DATE : |  | 2022-06-21 15:47
| Équipe | Presse | Référence P0 | Compt. Début | Compt. Fin | Nb de rebuts (pcs) | Temps d'aléas (h) | Remarques | Réf pièce | Objectif cadence (pcs/h) | Quantité produite (pcs) | Taux d'atteinte | Taux de rebut
Matin | UET2 | Magic | 908 | 10802 | 14494 | 37 | 0.5 | réparation lame chauffante | P10297 | 500 | 3692 | 98.45% | 1.002% | Temps fonctionnement UET2 | 8 | h
|  |  | 825 | 10790 | 14430 | 51 | 0.5 | réparation lame chauffante | P09958 | 500 | 3640 | 97.07% | 1.401% | Taux d'atteinte | > | 98%
|  | Magic 2 | 136 | 5606 | 8170 | 58 | 0.25 | A5 | P09883 | 480 | 2564 | 68.92% | 2.262% | Taux de rebut | < | 1%
|  | Extrusion | 825 | 0 | 2616 | 48 | 1.25 | recherche panne lame chauffante+démarrage | P09958 | 440 | 2616 | 88.08% | 1.835%
Plastimac
Osberger 3
| UET1 | 47/20 | [11 empty] | Temps fonctionnement UET1 | 7.5 | h
|  | Desma 250 | 4466E | 155 | 256 | 7 |  | démarrage produit | 0 | 80 | 404 | 67.33% | 1.733% | Taux d'atteinte | > | 98%
|  | 57/11 | [11 empty] | Taux de rebut | < | 1%
|  | 57/12 | 376S | 212 | 311 | 38 |  | mouleur première fois seul | P10275 | 208 | 792 | 50.77% | 4.798%
|  | 58/22 | 462 | 590 | 793 | 6 |  |  | P09912 | 108 | 812 | 100.2% | 0.7389%
|  | 58/23 | 462 | 1744 | 1951 | 12 |  |  | P09912 | 108 | 828 | 102.2% | 1.449%
|  | 510/25 | 765 | 1839 | 1980 | 6 |  | mouleur première fois seul | K0 DAG P10117 | 108 | 564 | 69.63% | 1.064%
|  | Desma 400 | FMC | 160 | 250 | 16 |  |  | P10561 | 192 | 1440 | 100% | 1.111%
|  | 66/1 | CapotMALT | 51394 | 51447 | 70 |  | injection bouchée, le mouleur a monté la tête d'inj. | P10557/58 | 112 | 848 | 101% | 8.255%
|  | 69/24 | 156 | 0 | 300 | 30 |  | net moule (purge) | P10386 | 320 | 2400 | 100% | 1.25%
Desma 630
| Fin. |  | 462col2 | 16383 | 18025 | 10 |  |  | collage 2op | 214 | 1642 | 102.3% | 0.609%
|  |  | 462gra2 | 16383 | 18025 | 15 |  |  | graissage 2op | 214 | 1642 | 102.3% | 0.9135%
|  |  | 765gra | 0 | 568 | 1 |  |  | graissage | 106.92 | 568 | 70.83% | 0.1761%
|  |  | 765gra | 0 | 568 | 0 |  |  | graissage | 106.92 | 568 | 70.83% | 0%
|  |  | 4466 | 0 | 448 | 2 |  | démarrage produit | P10285 | 79 | 448 | 75.61% | 0.4464%
Après-midi | UET2 | Magic | 825 | 14430 | 18418 | 10 |  |  | P09958 | 500 | 3988 | 99.7% | 0.2508%
|  |  | 908 | 14498 | 18480 | 0 |  |  | P10297 | 500 | 3982 | 99.55% | 0%
|  | Magic 2 | 136 | 8170 | 10882 | 11 |  |  | P09883 | 480 | 2712 | 70.62% | 0.4056%
|  | Extrusion | 825 | 0 | 2856 | 45 |  |  | P09958 | 440 | 2856 | 81.14% | 1.576%
|  | Plastimac | T6 | 177 | 822 | 20 | 3 | pb sonde de chauf + A12 825 908 | P10461 | 360 | 645 | 35.83% | 3.101%
Osberger 3
| UET1 | 47/20 | [5 empty] | groupe froid dijoncté
|  | Desma 250 | 4466E | 266 | 404 | 1 |  |  | 0 | 80 | 552 | 92% | 0.1812%
57/11
|  | 57/12 | 376s | 311 | 516 | 20 |  | mouleur en formation + surchauf | P10275 | 208 | 1640 | 105.1% | 1.22%
|  | 58/22 | 462 | 793 | 996 | 10 |  |  | P09912 | 108 | 812 | 100.2% | 1.232%
58/23
|  | 510/25 | 765 | 1980 | 2160 | 8 |  | mouleur en formation | K0 DAG P10117 | 108 | 720 | 88.89% | 1.111%
|  | Desma 400 | fmc | 250 | 332 | 12 |  | sur chauf + mouleur seul | P10561 | 192 | 1312 | 91.11% | 0.9146%
|  | 66/1 | CapotMALT | 51447 | 51491 | 20 |  | 13M /7F | P10557/58 | 112 | 704 | 83.81% | 2.841%
69/24
Desma 630
| Fin. |  | 462col1 | 18025 | 18847 |  |  | operatrice en formation | collage 1op | 107 | 822 | 102.4% | 0%
|  |  | 462gra1 | 18025 | 18847 | 6 |  |  | graissage 1op | 107 | 822 | 102.4% | 0.7299%
|  |  | 4466 | 0 | 596 | 1 |  |  | P10285 | 79 | 596 | 100.6% | 0.1678%
|  |  | 765col | 0 | 694 | 12 |  |  | collage | 106.92 | 694 | 86.54% | 1.729%
|  |  | 765gra | 0 | 694 |  |  |  | graissage | 106.92 | 694 | 86.54% | 0%
Nuit | UET2 | Magic | 825 | 18418 | 22380 | 2 |  |  | P09958 | 500 | 3962 | 99.05% | 0.05048%
|  |  | 908 | 18480 | 22432 | 6 |  |  | P10297 | 500 | 3952 | 98.8% | 0.1518%
Magic 2
Extrusion
Plastimac
Osberger 3
| UET1 | 47/20
Desma 250
57/11
57/12
58/22
58/23
510/25
|  | Desma 400 | FMC | 332 | 396 | 3 | 2.5 | A12 825 908 PLUS 825 4H | P10561 | 192 | 1024 | 106.7% | 0.293%
66/1
69/24
Desma 630
Fin.
Ajout d'une Production
Imprimer diffuser

## 11-06-22
SUIVI DE PRODUCTION UET1 ET UET2
|  |  | DATE : |  | 2022-06-11 08:11
| Équipe | Presse | Référence P0 | Compt. Début | Compt. Fin | Nb de rebuts (pcs) | Temps d'aléas (h) | Remarques | Réf pièce | Objectif cadence (pcs/h) | Quantité produite (pcs) | Taux d'atteinte | Taux de rebut
Matin | UET2 | Magic | [11 empty] | Temps fonctionnement UET2 | 8 | h
[14 empty] | Taux d'atteinte | > | 98%
|  | Magic 2 | 825 | 47630 | 51686 | 3 | 0.5 | arrêt fin d'équipe | P09958 | 560 | 4056 | 96.57% | 0.07396% | Taux de rebut | < | 1%
Extrusion
Plastimac
Osberger 3
| UET1 | 47/20 | [11 empty] | Temps fonctionnement UET1 | 7.5 | h
|  | Desma 250 | [11 empty] | Taux d'atteinte | > | 98%
|  | 57/11 | BIM | 164 | 236 | 5 | 1 | démarrage après formation | P10562 | 88 | 576 | 100.7% | 0.8681% | Taux de rebut | < | 1%
57/12
|  | 58/22 | 462 | 0 | 89 | 30 | 3 | arrêt à 10h (formation BIM 10h30 à 13h)+oubli carotte+mouleur débutant | P09912 | 108 | 356 | 73.25% | 8.427%
|  | 58/23 | 462 | 0 | 203 | 5 |  |  | P09912 | 108 | 812 | 100.2% | 0.6158%
|  | 510/25 | 765 | 0 | 138 | 10 |  | mouleur première fois seul | K0 DAG P10117 | 108 | 552 | 68.15% | 1.812%
Desma 400
|  | 66/1 | CapotMALT | 51025 | 51078 | 8 |  |  | P10557/58 | 112 | 848 | 101% | 0.9434%
69/24
Desma 630
| Fin. |  | 462col2 | 31237 | 32200 | 2 | 3 |  | collage 2op | 214 | 963 | 100% | 0.2077%
|  |  | 462gra2 | 31237 | 32200 | 7 | 3 | arrêt à 10h prévenu le 10 / 06 RDV | graissage 2op | 214 | 963 | 100% | 0.7269%
|  |  | 462col1 | 32200 | 32495 | 2 | 4.75 |  | collage 1op | 107 | 295 | 100.3% | 0.678%
|  |  | 462gra1 | 32200 | 32495 | 2 | 4.75 |  | graissage 1op | 107 | 295 | 100.3% | 0.678%
|  |  | 765col | 0 | 532 | 6 |  | opératrice première fois seule | collage | 106.92 | 532 | 66.34% | 1.128%
|  |  | 765gra | 0 | 532 | 6 |  | idem | graissage | 106.92 | 532 | 66.34% | 1.128%
Après-midi | UET2 | Magic
Magic 2
Extrusion
Plastimac
Osberger 3
| UET1 | 47/20
Desma 250
57/11
57/12
58/22
58/23
510/25
Desma 400
66/1
69/24
Desma 630
Fin.
Nuit | UET2 | Magic
Magic 2
Extrusion
Plastimac
Osberger 3
| UET1 | 47/20
Desma 250
57/11
57/12
58/22
58/23
510/25
Desma 400
66/1
69/24
Desma 630
Fin.
Ajout d'une Production
Imprimer diffuser